## Table 1
Katalog Nr. 102000
Bohrer-Ø mm | Vorschub-Code
| 1 | 2 | 3 | 4 | 5 | 6 | 7 | 8 | 9
f (mm/U)
10 | 0.08 | 0.1 | 0.125 | 0.16 | 0.2 | 0.25 | 0.315 | 0.4 | 0.4
12.5 | 0.08 | 0.1 | 0.125 | 0.16 | 0.2 | 0.25 | 0.315 | 0.4 | 0.5
16 | 0.1 | 0.125 | 0.16 | 0.2 | 0.25 | 0.315 | 0.4 | 0.5 | 0.63
20 | 0.125 | 0.16 | 0.2 | 0.25 | 0.315 | 0.4 | 0.5 | 0.63 | 0.63
25 | 0.16 | 0.2 | 0.25 | 0.315 | 0.4 | 0.5 | 0.63 | 0.8 | 0.8
31.5 | 0.16 | 0.2 | 0.25 | 0.315 | 0.4 | 0.5 | 0.63 | 0.8 | 1
40 | 0.2 | 0.25 | 0.315 | 0.4 | 0.5 | 0.63 | 0.8 | 1 | 1.25
50 | 0.25 | 0.31 | 0.4 | 0.5 | 0.63 | 0.8 | 1 | 1.25 | 1.25
65 | 0.315 | 0.4 | 0.5 | 0.63 | 0.8 | 1 | 1.25 | 1.6 | 1.6
Werkstoffbezeichnung | Festigkeit |  | Vc | Vorschub-Code
| N/mm² | HB / HRC | m/min
Allgemeine Baustähle | ≤ 500 |  | 27 | 5
| ≤ 1000 |  | 22 | 4
Automatenstähle | ≤ 850 |  | 30 | 5
| ≤ 1000 |  | 30 | 4
Unlegierte Vergütungsstähle | ≤ 700 |  | 25 | 4
| ≤ 850 |  | 25 | 4
≤ 1000
Legierte Vergütungsstähle | ≤ 1000
≤ 1400
unlegierte Einsatzstähle | ≤ 850 |  | 30 | 5
Legierte Einsatzstähle | ≤ 1000
≤ 1400
Nitrierstähle | ≤ 1000
≤ 1400
Werkzeugstähle | ≤ 850 |  | 16 | 3
≤ 1400
Schnellarbeitsstähle | ≤ 1400
Federstähle | ≤ 1500
Rostfrei Stähle
-geschwefelt | ≤ 900
-austenitisch | ≤ 1100
-martensitisch | ≤ 1500
Gehärtete Stähle |  | ≤ 48 HRC
≤ 66 HRC
Gusseisen |  | ≤ 240 HB | 30 | 5
|  | ≤ 350 HB | 30 | 5
Kugelgraphit- und Temperguss |  | ≤ 240 HB | 25 | 5
|  | ≤ 350 HB | 25 | 5
Hartguss |  | ≤ 350 HB
Titan und Titan-Legierungen | ≤ 850
≤ 1400
Sonderlegierung | ≤ 2000
Aluminium und Al-Legierungen | ≤ 400
AL-Knetlegierung | ≤ 650
Al-Gusslegierung
≤ 10 % Si | ≤ 600 |  | 70 | 6
≤ 24 % Si | ≤ 600 |  | 70 | 5
Magnesium-Legierungen | ≤ 400 |  | 50 | 5
Kupfer | ≤ 500 |  | 50 | 4
Messing
- kurzspanend | ≤ 600
- langspanend | ≤ 600 |  | 40 | 4
Bronzen
-kurzspanend | ≤ 600
≤ 850
-langspanend | ≤ 850 |  | 15 | 3
≤ 1000
Kunststoffe
-duroplastisch | ≤ 150 |  | 18 | 3
-thermoplastisch | ≤ 100
Aramidfaserverstärkt | ≤ 1000
Glas-/Kohlefaserverstärkt | ≤ 1000
Die angegebenen Schnittwerte sind Richtwerte.
Die für den jeweiligen Bearbeitungsfall optimalen Daten sollten im Versuch oder während der Bearbeitung ermittelt werden.