## Table 1
Katalog Nr. 102615
Bohrer-Ø mm | Vorschub-Code
| 1 | 2 | 3 | 4 | 5 | 6 | 7
f (mm/U)
1 | 0.006 | 0.008 | 0.012 | 0.014 | 0.016 | 0.018 | 0.02
2 | 0.02 | 0.025 | 0.032 | 0.04 | 0.05 | 0.063 | 0.08
2.5 | 0.025 | 0.032 | 0.04 | 0.05 | 0.063 | 0.08 | 0.1
3.15 | 0.032 | 0.04 | 0.05 | 0.063 | 0.08 | 0.1 | 0.125
4 | 0.04 | 0.05 | 0.063 | 0.08 | 0.1 | 0.125 | 0.16
5 | 0.04 | 0.05 | 0.063 | 0.08 | 0.1 | 0.125 | 0.16
6.3 | 0.05 | 0.063 | 0.08 | 0.1 | 0.125 | 0.16 | 0.2
8 | 0.063 | 0.08 | 0.1 | 0.125 | 0.16 | 0.2 | 0.25
10 | 0.08 | 0.1 | 0.125 | 0.16 | 0.2 | 0.25 | 0.315
12.5 | 0.08 | 0.1 | 0.125 | 0.16 | 0.2 | 0.25 | 0.315
Werkstoffbezeichnung | Festigkeit |  | Vc | Vorschub-Code
| N/mm² | HB / HRC | m/min
Allgemeine Baustähle | ≤ 500 |  | 100 | 4
| ≤ 1000 |  | 90 | 4
Automatenstähle | ≤ 850 |  | 100 | 5
| ≤ 1000 |  | 90 | 4
Unlegierte Vergütungsstähle | ≤ 700 |  | 100 | 4
| ≤ 850 |  | 90 | 4
| ≤ 1000 |  | 80 | 4
Legierte Vergütungsstähle | ≤ 1000 |  | 80 | 4
≤ 1400
unlegierte Einsatzstähle | ≤ 850 |  | 100 | 5
Legierte Einsatzstähle | ≤ 1000 |  | 80 | 4
≤ 1400
Nitrierstähle | ≤ 1000 |  | 65 | 4
≤ 1400
Werkzeugstähle | ≤ 850 |  | 65 | 3
≤ 1400
Schnellarbeitsstähle | ≤ 1400
Federstähle | ≤ 1500 |  | 30 | 2
Rostfrei Stähle
-geschwefelt | ≤ 900 |  | 30 | 2
-austenitisch | ≤ 1100 |  | 20 | 1
-martensitisch | ≤ 1500 |  | 30 | 2
Gehärtete Stähle |  | ≤ 48 HRC | 20 | 2
≤ 66 HRC
Gusseisen |  | ≤ 240 HB | 115 | 4
|  | ≤ 350 HB | 100 | 4
Kugelgraphit- und Temperguss |  | ≤ 240 HB | 90 | 4
|  | ≤ 350 HB | 80 | 4
Hartguss |  | ≤ 350 HB
Titan und Titan-Legierungen | ≤ 850 |  | 15 | 1
| ≤ 1400 |  | 15 | 1
Sonderlegierung | ≤ 2000 |  | 20 | 2
Aluminium und Al-Legierungen | ≤ 400 |  | 260 | 7
AL-Knetlegierung | ≤ 650 |  | 260 | 7
Al-Gusslegierung
≤ 10 % Si | ≤ 600 |  | 195 | 6
≤ 24 % Si | ≤ 600 |  | 155 | 6
Magnesium-Legierungen | ≤ 400 |  | 235 | 5
Kupfer | ≤ 500 |  | 100 | 5
Messing
- kurzspanend | ≤ 600 |  | 235 | 5
- langspanend | ≤ 600 |  | 235 | 5
Bronzen
-kurzspanend | ≤ 600 |  | 155 | 5
| ≤ 850 |  | 155 | 5
-langspanend | ≤ 850 |  | 90 | 4
| ≤ 1000 |  | 65 | 3
Kunststoffe
-duroplastisch | ≤ 150 |  | 50 | 4
-thermoplastisch | ≤ 100 |  | 65 | 3
Aramidfaserverstärkt | ≤ 1000
Glas-/Kohlefaserverstärkt | ≤ 1000 |  | 100 | 3
Die angegebenen Schnittwerte sind Richtwerte.
Die für den jeweiligen Bearbeitungsfall optimalen Daten sollten im Versuch oder während der Bearbeitung ermittelt werden.