## Table 1
Katalog Nr. 102810
Bohrer-Ø mm | Vorschub-Code
| 1 | 2 | 3 | 4 | 5 | 6 | 7 | 8 | 9
f (mm/U)
3 | 0.032 | 0.04 | 0.05 | 0.063 | 0.08 | 0.1 | 0.125 | 0.16 | 0.16
4 | 0.04 | 0.05 | 0.063 | 0.08 | 0.1 | 0.125 | 0.16 | 0.2 | 0.2
5 | 0.04 | 0.05 | 0.063 | 0.08 | 0.1 | 0.125 | 0.16 | 0.2 | 0.25
6.3 | 0.05 | 0.063 | 0.08 | 0.1 | 0.125 | 0.16 | 0.2 | 0.25 | 0.315
8 | 0.063 | 0.08 | 0.1 | 0.125 | 0.16 | 0.2 | 0.25 | 0.315 | 0.315
10 | 0.08 | 0.1 | 0.125 | 0.16 | 0.2 | 0.25 | 0.315 | 0.4 | 0.4
12.5 | 0.08 | 0.1 | 0.125 | 0.16 | 0.2 | 0.25 | 0.315 | 0.4 | 0.5
16 | 0.1 | 0.125 | 0.16 | 0.2 | 0.25 | 0.315 | 0.4 | 0.5 | 0.63
20 | 0.125 | 0.16 | 0.2 | 0.25 | 0.315 | 0.4 | 0.5 | 0.63 | 0.63
Werkstoffbezeichnung | Festigkeit |  | Vc | Vorschub-Code
| N/mm² | HB / HRC | m/min
Allgemeine Baustähle | ≤ 500 |  | 130 | 7
| ≤ 1000 |  | 110 | 6
Automatenstähle | ≤ 850 |  | 145 | 8
| ≤ 1000 |  | 110 | 7
Unlegierte Vergütungsstähle | ≤ 700 |  | 120 | 7
| ≤ 850 |  | 110 | 7
| ≤ 1000 |  | 105 | 7
Legierte Vergütungsstähle | ≤ 1000 |  | 105 | 7
| ≤ 1400 |  | 100 | 6
unlegierte Einsatzstähle | ≤ 850 |  | 130 | 8
Legierte Einsatzstähle | ≤ 1000 |  | 120 | 7
| ≤ 1400 |  | 85 | 5
Nitrierstähle | ≤ 1000 |  | 100 | 6
| ≤ 1400 |  | 90 | 5
Werkzeugstähle | ≤ 850 |  | 65 | 6
| ≤ 1400 |  | 55 | 5
Schnellarbeitsstähle | ≤ 1400
Federstähle | ≤ 1500 |  | 45 | 3
Rostfrei Stähle
-geschwefelt | ≤ 900 |  | 40 | 2
-austenitisch | ≤ 1100 |  | 15 | 1
-martensitisch | ≤ 1500 |  | 35 | 2
Gehärtete Stähle |  | ≤ 48 HRC | 40 | 1
|  | ≤ 66 HRC | 20 | 1
Gusseisen |  | ≤ 240 HB | 210 | 8
|  | ≤ 350 HB | 155 | 8
Kugelgraphit- und Temperguss |  | ≤ 240 HB | 155 | 7
|  | ≤ 350 HB | 125 | 7
Hartguss |  | ≤ 350 HB | 35 | 3
Titan und Titan-Legierungen | ≤ 850 |  | 15 | 1
| ≤ 1400 |  | 15 | 1
Sonderlegierung | ≤ 2000 |  | 25 | 4
Aluminium und Al-Legierungen | ≤ 400 |  | 260 | 9
AL-Knetlegierung | ≤ 650 |  | 260 | 9
Al-Gusslegierung
≤ 10 % Si | ≤ 600 |  | 220 | 8
≤ 24 % Si | ≤ 600 |  | 180 | 8
Magnesium-Legierungen | ≤ 400 |  | 250 | 8
Kupfer | ≤ 500 |  | 105 | 7
Messing
- kurzspanend | ≤ 600 |  | 270 | 8
- langspanend | ≤ 600 |  | 180 | 7
Bronzen
-kurzspanend | ≤ 600 |  | 105 | 6
| ≤ 850 |  | 85 | 6
-langspanend | ≤ 850 |  | 80 | 5
| ≤ 1000 |  | 80 | 5
Kunststoffe
-duroplastisch | ≤ 150
-thermoplastisch | ≤ 100
Aramidfaserverstärkt | ≤ 1000
Glas-/Kohlefaserverstärkt | ≤ 1000
Die angegebenen Schnittwerte sind Richtwerte.
Die für den jeweiligen Bearbeitungsfall optimalen Daten sollten im Versuch oder während der Bearbeitung ermittelt werden.