## Table 1
Katalog Nr. 110189
Senker-Ø mm | Vorschubreihen-Code
| 1 | 2 | 3 | 4 | 5 | 6 | 7 | 8 | 9
f (mm/U)
6.3 | 0.08 | 0.06 | 0.04 | 0.05 | 0.1 | 0.1 | 0.12 | 0.05 | 0.06
7 | 0.08 | 0.06 | 0.04 | 0.05 | 0.1 | 0.1 | 0.12 | 0.05 | 0.06
7.3 | 0.08 | 0.06 | 0.04 | 0.05 | 0.1 | 0.1 | 0.12 | 0.05 | 0.06
8 | 0.1 | 0.08 | 0.05 | 0.06 | 0.12 | 0.12 | 0.14 | 0.06 | 0.07
8.3 | 0.1 | 0.08 | 0.05 | 0.06 | 0.12 | 0.12 | 0.14 | 0.06 | 0.07
9.4 | 0.1 | 0.08 | 0.05 | 0.06 | 0.12 | 0.12 | 0.14 | 0.06 | 0.07
10 | 0.1 | 0.08 | 0.05 | 0.06 | 0.12 | 0.12 | 0.14 | 0.06 | 0.07
10.4 | 0.1 | 0.08 | 0.05 | 0.06 | 0.12 | 0.12 | 0.14 | 0.06 | 0.07
11.5 | 0.1 | 0.08 | 0.05 | 0.06 | 0.12 | 0.12 | 0.14 | 0.06 | 0.07
12.4 | 0.12 | 0.1 | 0.06 | 0.07 | 0.14 | 0.14 | 0.18 | 0.08 | 0.08
13.4 | 0.12 | 0.1 | 0.06 | 0.07 | 0.14 | 0.14 | 0.18 | 0.08 | 0.08
15 | 0.12 | 0.1 | 0.06 | 0.07 | 0.14 | 0.14 | 0.18 | 0.08 | 0.08
16.5 | 0.14 | 0.12 | 0.08 | 0.08 | 0.18 | 0.18 | 0.2 | 0.08 | 0.09
19 | 0.14 | 0.12 | 0.08 | 0.08 | 0.18 | 0.18 | 0.2 | 0.08 | 0.09
20.5 | 0.18 | 0.14 | 0.1 | 0.09 | 0.2 | 0.22 | 0.24 | 0.1 | 0.1
23 | 0.18 | 0.14 | 0.1 | 0.09 | 0.2 | 0.22 | 0.24 | 0.1 | 0.1
25 | 0.22 | 0.18 | 0.12 | 0.12 | 0.25 | 0.26 | 0.3 | 0.1 | 0.12
31 | 0.22 | 0.18 | 0.12 | 0.12 | 0.25 | 0.26 | 0.3 | 0.1 | 0.12
Werkstoffbezeichnung | Festigkeit |  | Vc | Vorschub-Code
| N/mm² | HB / HRC | m/min
Allgemeine Baustähle | ≤ 500 |  | 60 | 1
| ≤ 1000 |  | 50 | 2
Automatenstähle | ≤ 850 |  | 60 | 1
| ≤ 1000 |  | 50 | 2
Unlegierte Vergütungsstähle | ≤ 700 |  | 60 | 1
| ≤ 850 |  | 55 | 1
| ≤ 1000 |  | 50 | 2
Legierte Vergütungsstähle | ≤ 1000 |  | 50 | 2
| ≤ 1400 |  | 40 | 3
unlegierte Einsatzstähle | ≤ 850 |  | 60 | 1
Legierte Einsatzstähle | ≤ 1000 |  | 50 | 2
| ≤ 1400 |  | 40 | 3
Nitrierstähle | ≤ 1000 |  | 50 | 2
| ≤ 1400 |  | 40 | 3
Werkzeugstähle | ≤ 850 |  | 50 | 2
| ≤ 1400 |  | 40 | 3
Schnellarbeitsstähle | ≤ 1400 |  | 40 | 3
Federstähle | ≤ 1500 |  | 30 | 4
Rostfrei Stähle
-geschwefelt | ≤ 900 |  | 30 | 4
-austenitisch | ≤ 1100 |  | 25 | 4
-martensitisch | ≤ 1500
Gehärtete Stähle |  | ≤ 48 HRC | 12 | 8
|  | ≤ 66 HRC | 8 | 8
Gusseisen |  | ≤ 240 HB | 50 | 5
|  | ≤ 350 HB | 45 | 5
Kugelgraphit- und Temperguss |  | ≤ 240 HB | 45 | 5
|  | ≤ 350 HB | 35 | 5
Hartguss |  | ≤ 350 HB | 12 | 8
Titan und Titan-Legierungen | ≤ 850 |  | 15 | 9
| ≤ 1400 |  | 15 | 9
Sonderlegierung | ≤ 2000 |  | 15 | 9
Aluminium und Al-Legierungen | ≤ 400 |  | 80 | 6
AL-Knetlegierung | ≤ 650 |  | 80 | 6
Al-Gusslegierung
≤ 10 % Si | ≤ 600 |  | 80 | 6
≤ 24 % Si | ≤ 600 |  | 60 | 6
Magnesium-Legierungen | ≤ 400
Kupfer | ≤ 500 |  | 70 | 7
Messing |  |  | 70 | 7
- kurzspanend | ≤ 600 |  | 70 | 7
- langspanend | ≤ 600 |  | 70 | 7
Bronzen
-kurzspanend | ≤ 600 |  | 70 | 7
| ≤ 850 |  | 70 | 7
-langspanend | ≤ 850 |  | 70 | 7
| ≤ 1000 |  | 70 | 7
Kunststoffe
-duroplastisch | ≤ 150 |  | 70 | 7
-thermoplastisch | ≤ 100 |  | 70 | 7
Aramidfaserverstärkt | ≤ 1000 |  | 25 | 5
Glas-/Kohlefaserverstärkt | ≤ 1000 |  | 25 | 5
Die angegebenen Schnittwerte sind Richtwerte.
Die für den jeweiligen Bearbeitungsfall optimalen Daten sollten im Versuch oder während der Bearbeitung ermittelt werden.