## Table 1
Katalog Nr. 138940
Werkstoffbezeichnung | Festigkeit |  | Vc | fz [mm]
| N/mm² | HB / HRC | m/min | d ≤ 7 mm | d ≥ 7 mm
Magnetweicheisen | ≤ 400 |  | 80 -200 | 0,03 - 0,06 | 0,04 - 0,14
unlegierte Qualitätsstähle
Automatenstähle | ≤ 600 |  | 80 - 200 | 0,03 - 0,06 | 0,04 - 0,14
Allgemeine Baustähle
Stahlguss, Automatenstähle | ≤ 850 |  | 60 - 120 | 0,03 - 0,06 | 0,04 - 0,14
Legierte Stähle, Baustähle
Einsatzstähle, Vergütungsstähle | ≤ 1100 |  | 40 - 140 | 0,02 - 0,04 | 0,03 - 0,10
Nitrierstähle, Kaltarbeitsstähle
Nitrierstähle, Kaltarbeitsstähle | ≥ 1200 |  | 40 - 120 | 0,02 - 0,04 | 0,03 - 0,10
Warmarbeitsstähle, Vergütungsstähle
gehärtete Stähle |  | ≤ 44 HRC | 30 - 80 | 0,01 - 0,03 | 0,02 - 0,08
≤ 63 HRC
rostfreier Stahl | ≤ 850 |  | 40 - 120 | 0,02 - 0,04 | 0,03 - 0,12
austenitischer Stahl | ≤ 850 |  | 30 - 80 | 0,02 - 0,04 | 0,03 - 0,10
ferritisch-austenitisch, ferritisch | ≤ 1100 |  | 30 - 60 | 0,01 - 0,03 | 0,02 -0,08
oder martensitischer Stahl
Gusseisen mit Lamellengraphit | ≤ 320 | ≤ 300 HB | 100 - 200 | 0,03 - 0,06 | 0,04 - 0,14
Gusseisen mit Kugelgraphit | ≤ 800 |  | 80 - 150 | 0,03 - 0,06 | 0,04 - 0,14
Temperguss | ≤ 420 | ≤ 230 HB | 80 - 150 | 0,03 - 0,06 | 0,04 - 0,14
Reintitan | ≤ 450 |  | 30 - 80 | 0,02 - 0,04 | 0,04 -0,14
Titanlegierungen | ≤ 900 |  | 30 - 60 | 0,01 - 0,03 | 0,02 - 0,08
| ≤ 1250 |  | 30 - 60 | 0,01 - 0,03 | 0,02 -0,08
Magnesium-Knetlegierungen | ≤ 310 |  | 150 - 350 | 0,04 - 0,08 | 0,06 - 0,20
Magnesium-Gusslegierungen | ≤ 170 |  | 150 - 350 | 0,04 - 0,08 | 0,06 - 0,20
Aluminium unlegiert | ≤ 140 |  | 150 - 350 | 0,04 - 0,08 | 0,06 - 0,20
Aluminium-Knetlegierungen | ≤ 520 |  | 150 - 350 | 0,04 - 0,08 | 0,06 - 0,20
Aluminium-Gusslegierungen <12% Si | ≤ 210 |  | 150 - 350 | 0,04 - 0,08 | 0,06 - 0,20
Aluminium-Gusslegierungen ≥12% Si | ≤ 300 |  | 100 - 200 | 0,04 - 0,08 | 0,06 - 0,20
Kupfer-Zink-Legierungen | ≤ 470 |  | 150 - 350 | 0,04 - 0,08 | 0,06 - 0,20
Kupfer-Zinn-Legierungen | ≤ 700 |  | 100 - 250 | 0,03 - 0,06 | 0,04 -0,14
Kupfer-Aluminium-Legierungen | ≤ 600 |  | 100 - 250 | 0,03 - 0,06 | 0,04 - 0,14
warmfeste Nickellegierungen | ≤ 850 |  | 30 - 60 | 0,01 - 0,03 | 0,02 - 0,08
hochwarmfeste Nickellegierungen | ≤ 1400 |  | 30 - 60 | 0,01 - 0,03 | 0,02 - 0,08
hochwarmfeste Nickellegierungen | ≥ 1400 |  | 30 - 40 | 0,01 - 0,03 | 0,02 - 0,08
sehr gut geignet
gut geeignet
geeignet
Die angegebenen Schnittwerte sind Richtwerte. Die für den jeweiligen Bearbeitungsfall optimalen Daten sollten im Versuch oder während der Bearbeitung ermittelt werden.